## Calculateur
Calcul du couple de serrage d'une vis (VDI 2230, ISO 898-1)
Choisissez la vis, la classe et le frottement dans les cellules jaunes.
Vis (filetage métrique ISO à pas gros) | M10
Classe de qualité | 8.8
Coefficient de frottement µ (tête et filet) | 0.12
Résultats
Couple de serrage |  | N·m
Précontrainte de montage |  | kN
Valeurs intermédiaires
d (mm)
Pas P (mm)
Diamètre d'appui sous tête dw (mm)
Trou de passage dh (mm)
Limite d'élasticité Rp0,2 min (MPa)
Diamètre sur flancs d2 (mm)
Diamètre à fond de filet d3 (mm)
Section résistante As (mm²)
Hypothèses : méthode VDI 2230 simplifiée, utilisation de 90 % de la limite d'élasticité (ν = 0,9), même frottement sous tête et dans le filet, limites d'élasticité minimales de l'ISO 898-1 (640 MPa en 8.8 jusqu'à M16, 660 MPa au-delà ; 940 MPa en 10.9 ; 1 100 MPa en 12.9). µ = 0,12 correspond à une visserie acier huilée. Pour un assemblage critique, utilisez le coefficient mesuré ou celui du fabricant.
Source et explications : https://www.baouch.fr/blog/couple-serrage-vis-tableau/

## Données
M | d (mm) | Pas P (mm) | Diamètre d'appui sous tête dw (mm) | Trou de passage dh (mm)
M3 | 3 | 0.5 | 4.6 | 3.4
M4 | 4 | 0.7 | 5.9 | 4.5
M5 | 5 | 0.8 | 6.9 | 5.5
M6 | 6 | 1 | 8.9 | 6.6
M8 | 8 | 1.25 | 11.6 | 9
M10 | 10 | 1.5 | 14.6 | 11
M12 | 12 | 1.75 | 16.6 | 13.5
M14 | 14 | 2 | 19.6 | 15.5
M16 | 16 | 2 | 22.5 | 17.5
M20 | 20 | 2.5 | 28.2 | 22
M24 | 24 | 3 | 33.6 | 26
M27 | 27 | 3 | 38 | 30
M30 | 30 | 3.5 | 42.8 | 33
M36 | 36 | 4 | 51.1 | 39
µ | 0.08 | 0.1 | 0.12 | 0.14 | 0.16 | 0.2
Classe de qualité | 8.8 | 10.9 | 12.9

## Tableau µ 0,12
Couples de serrage (N·m) et précontraintes (kN), µ = 0,12
Vis | Pas | 8.8 N·m | 10.9 N·m | 12.9 N·m | 8.8 kN | 10.9 kN | 12.9 kN